## 表格1
供应部物资计划标书 | [7 empty] | 日期 | 2025-06-06 |  | 标书编号 |  | B25060602
计划类型 | 计划单号 | 序号 | 物资编码 | 提报单位 | 物资名称 | 规格型号 | 技术要求 | 技术要求及备注 | 计量 | 数量 | 班组 | 验货人 | 承兑单价报价 | 供应商及联系方式 | 计划类别 | 预算单价
月计划 |  | 1 |  | 冶金新材料事业部 | 炼钢用改质剂 |  | 改质剂理化指标： SiO2（%）≤5.00； CaO（% ）≥15.00；Al2O3（%）≥15.00； M.Al（% ）≥48.00；H2O（%）≤1.0 P（%）≤0.030； S（%）≤0.040 粒度：10mm～ 30mm，低于下限重量不得超过总重量的 5%。 | 日照 | 吨 | 180 | 综合经营班 | 石义华 |  |  | 大宗原材料 | 0
注：合同单价为含税到厂价,包含材料、运输、包装、仓储、装卸及各种风险等与本合同有关的所有费用,增值税率为13%，当国家税率发生调整时,在不含税价格不变的基础上进行相应调整。中标后按计划送到山钢指定仓库一票结算。供方应保证所供应的物品符合国家相关质量标准及招投标文件中规定的质量标准，并承担因质量问题引起的全部责任。
注：改质剂需保证坠落强度不低于以下标准：随机抽取一组不少于10个样品，自1米高处自由落体于干燥水泥地面，重复2次后，破碎率不高于20%。改质剂中单质铝要求采用1-3mm的纯铝颗粒配加，不充许使用铝粉、铝屑、铝渣等工业废铝，含铝量要求≥98.5%；其它配料必须使用预熔料（配料要求：低硫低硅铝酸钙，其中 CaO≥45%，Al2O3≥40%，S≤0.04%，SiO2≤3%，P≤0.05%，H2O≤0.2%，烧结度≥99%），不允许使用烧结料（生料）配加；结合剂要求使用麦芽糊精等同类产品，指标要求S≤0.5%，P≤0.08%，H2O≤1%。在保证改质效果的前提下，严禁产生大量烟雾，烟雾必须保证2分钟之内散完，且不允许有刺激气味。 改质剂不得混入外料杂物。改质剂必须用吨袋双层包装，吨袋散装、小袋装必须加塑料防潮内衬，吨袋包装必须标明物料名称、生产厂家、生产日期等信息。吨包袋外喷号：至少两面相对喷号，使用红色，字体应大于20cm，字体标准醒目，紧靠吨包袋中上端，喷号不规范或不喷号的，每出现一次考核2000元。