## 表格1
供应部物资计划标书 | [7 empty] | 日期 | 2025-12-17 |  | 标书编号 |  | B25121701
计划类型 | 计划单号 | 序号 | 物资编码 | 提报单位 | 物资名称 | 规格型号 | 技术要求 | 技术要求及备注 | 计量 | 数量 | 班组 | 验货人 | 加工费承兑单价报价 | 供应商及联系方式 | 计划类别 | 预算单价
月计划 |  | 1 | 1002000001 | 冶金新材料事业部 | 高铝铁 | 有色合金10-60mm | Si≤2.0%、P≤0.05%、S≤0.05%、60≤Al≤65%、Ti≤0.2%、Cu≤0.1%、C≤0.2%、Fe余量；粒度10-60mm,筛下物≤3%。自高铝铁入库日算起，必须保证储存2个月无粉化现象。>60mm、≤80mm的产品不能高于批量的5%。高铝铁表面和断面及高铝铁粉内不得有肉眼可见夹杂物和夹渣。不允许添加主要有效成分以外的元素，如Nb、V、Sb、As、Ni、N、Cr、Mo等。供应商发生工艺、配方、原料来源等变更，存在潜在影响产品成分波动或质量因素，需提前告知采购方。 | 日照方向 | 吨 | 500 | 综合经营班 | 石义华 |  |  | 大宗原材料 | 0
备注：1、投标标的为加工费（含税）；2、计价模式：中华商务网长江现货市场铝均价*采购标准中铝含量下限值60%+中华商务网重型废钢到厂含税均价（张家港市）*采购标准中铁含量+加工费，其中铁含量核定为38%。 计价公式中中华商务网均价取值周期均为（M-2）月26日至（M-1）月25日，含税。
备注：所有运杂费用由卖方承担，产品在运输途中必须做好防雨防潮措施，使产品不得雨淋或受潮。使用防水双层编织袋，吨袋定量包装，因包装破损所造成损失由卖方负责。包装袋符合GB/T10454-2000标准（不允许使用回收包装袋及再生袋）。包装袋出现破损造成撒漏或险肇事故的，每出现一次扣款2000元。粒度买方有权进行不定期抽检，抽检结果代表当批次，未抽检批次默认粒度合格；包装袋出现破损造成撒漏或险肇事故的，每出现一次扣款2000元。在交货期前按买方要求交货。