## 表格1
供应部物资计划标书 | [7 empty] | 日期 | 2026-05-06 |  | 标书编号 |  | B26050601
计划类型 | 计划单号 | 序号 | 物资编码 | 提报单位 | 物资名称 | 规格型号 | 技术要求 | 技术要求及备注 | 计量 | 数量 | 班组 | 验货人 | 承兑单价报价 | 供应商及联系方式 | 计划类别 | 预算单价
月计划 |  | 1 | 1002000001 | 冶金新材料事业部 | 高铝铁 | 有色合金10-60mm | Si≤2.0%、P≤0.05%、S≤0.05%、60≤Al≤65%、Ti≤0.2%、Cu≤0.1%、C≤0.2%、Fe余量；粒度10-60mm,筛下物≤3%。自高铝铁入库日算起，必须保证储存2个月无粉化现象。>60mm、≤80mm的产品不能高于批量的5%。高铝铁表面和断面及高铝铁粉内不得有肉眼可见夹杂物和夹渣。不允许添加主要有效成分以外的元素，如Nb、V、Sb、As、Ni、N、Cr、Mo等。供应商发生工艺、配方、原料来源等变更，存在潜在影响产品成分波动或质量因素，需提前告知采购方。 | 日照方向 | 吨 | 560 | 综合经营班 | 石义华 |  |  | 大宗原材料 | 0
注：合同单价为含税到厂价,包含材料、运输、包装、仓储、装卸及各种风险等与本合同有关的所有费用,增值税率为13%，当国家税率发生调整时,在不含税价格不变的基础上进行相应调整。中标后按计划送到山钢指定仓库一票结算。供方应保证所供应的物品符合国家相关质量标准及招投标文件中规定的质量标准，并承担因质量问题引起的全部责任。
备注：所有运杂费用由卖方承担，产品在运输途中必须做好防雨防潮措施，使产品不得雨淋或受潮。使用防水双层编织袋，吨袋定量包装，因包装破损所造成损失由卖方负责。包装袋符合GB/T10454-2000标准（不允许使用回收包装袋及再生袋）。包装袋出现破损造成撒漏或险肇事故的，每出现一次扣款2000元。粒度买方有权进行不定期抽检，抽检结果代表当批次，未抽检批次默认粒度合格；包装袋出现破损造成撒漏或险肇事故的，每出现一次扣款2000元。在交货期前按买方要求交货。